## M1
|  |  | Mezcla: |  | M1
|  |  | Fecha de fabricación: |  | 30/Julio/2013
|  |  | Tipo: |  | Concreto simple
|  |  | Fibra: |  | N/A
|  |  | Tipo de Fibra: |  | N/A
|  |  | Revenimiento: |  | 8 cm
|  |  | Contenido de aire: |  | -
|  |  | Peso Unitario: |  | 2,255 kg/m3
DOSIFICACIÓN –CORRECCIÓN POR HUMEDAD Y ABSORCIÓN
Material | Diseño Peso | Cont. Húmedad |  | % Absorción |  | Peso | Tanda | Unidad
|  | % | Peso | % | Peso | corregido | m3 | U
| kg/m3 | % | kg | % | kg | kg/m3 | 0.075
Cemento | 428 |  |  |  |  | 428 | 32.1 | KG
Arena | 662 | 1.554% | 10.28598 | 6.79% | 44.9498 | 672.286 | 50.42145 | KG
Grava | 885 | 0.1402% | 1.240737 | 1.35% | 11.9475 | 886.2407 | 66.46806 | KG
Agua | 214 | - | 11.52671 | + | 56.8973 | 259.3706 | 19.45279 | KG
Aditivo | 2000 |  |  |  |  | 2000 | 150 | ml
Fibra | - |  |  |  |  | - | - | KG
| 2189 |  |  |  |  | 2245.8973
CONTENIDO DE HUMEDAD
Material | Peso inicial | Peso seco | C. H. % | % Absorción
| gr | gr
Arena | 1000 | 984.7 | 1.554% | 6.79
Grava | 1000 | 998.6 | 0.1402% | 1.35

## M2
|  |  | Mezcla: |  | M2
|  |  | Fecha de fabricación: |  | 01/Agosto/2013
|  |  | Tipo: |  | Concreto simple
|  |  | Fibra: |  | N/A
|  |  | Tipo de Fibra: |  | N/A
|  |  | Revenimiento: |  | 7.7 cm
|  |  | Contenido de aire: |  | 1.8%
|  |  | Peso Unitario: |  | 2,247 kg/m3
DOSIFICACIÓN –CORRECCIÓN POR HUMEDAD Y ABSORCIÓN
Material | Diseño Peso | Cont. Húmedad |  | % Absorción |  | Peso | Tanda | Unidad
|  | % | Peso | % | Peso | corregido | m3 | U
| kg/m3 | % | kg | % | kg | kg/m3 | 0.075
Cemento | 428 |  |  |  |  | 428 | 32.1 | KG
Arena | 662 | 1.978% | 13.09688 | 6.79% | 44.9498 | 675.0969 | 50.63227 | KG
Grava | 885 | 0.1402% | 1.240737 | 1.35% | 11.9475 | 886.2407 | 66.46806 | KG
Agua | 214 | - | 14.33762 | + | 56.8973 | 256.5597 | 19.24198 | KG
Aditivo | 2000 |  |  |  |  | 2000 | 150 | ml
Fibra | - |  |  |  |  | - | - | KG
| 2189 |  |  |  |  | 2245.8973
CONTENIDO DE HUMEDAD
Material | Peso inicial | Peso seco | C. H. % | % Absorción
| gr | gr
Arena | 1000 | 980.6 | 1.978% | 6.79
Grava | 1000 | 998.6 | 0.1402% | 1.35

## M3
|  |  | Mezcla: |  | M3
|  |  | Fecha de fabricación: |  | 06/Agosto/2013
|  |  | Tipo: |  | Concreto simple
|  |  | Fibra: |  | N/A
|  |  | Tipo de Fibra: |  | N/A
|  |  | Revenimiento: |  | 7.9 cm
|  |  | Contenido de aire: |  | 1.6%
|  |  | Peso Unitario: |  | 2,260 kg/m3
DOSIFICACIÓN –CORRECCIÓN POR HUMEDAD Y ABSORCIÓN
Material | Diseño Peso | Cont. Húmedad |  | % Absorción |  | Peso | Tanda | Unidad
|  | % | Peso | % | Peso | corregido | m3 | U
| kg/m3 | % | kg | % | kg | kg/m3 | 0.075
Cemento | 428 |  |  |  |  | 428 | 32.1 | KG
Arena | 662 | 1.771% | 11.72278 | 6.79% | 44.9498 | 673.7228 | 50.52921 | KG
Grava | 885 | 0.1904% | 1.684701 | 1.35% | 11.9475 | 886.6847 | 66.50135 | KG
Agua | 214 | - | 13.40748 | + | 56.8973 | 257.4898 | 19.31174 | KG
Aditivo | 2000 |  |  |  |  | 2000 | 150 | ml
Fibra | - |  |  |  |  | - | - | KG
| 2189 |  |  |  |  | 2245.8973
CONTENIDO DE HUMEDAD
Material | Peso inicial | Peso seco | C. H. % | % Absorción
| gr | gr
Arena | 1000 | 982.6 | 1.771% | 6.79
Grava | 1000 | 998.1 | 0.1904% | 1.35

## M4
|  |  | Mezcla: |  | M4
|  |  | Fecha de fabricación: |  | 08/Agosto/2013
|  |  | Tipo: |  | CRF
|  |  | Fibra: |  | Acero 40 kg/m3
|  |  | Tipo de Fibra: |  | Dramix RC 65 35 BN
|  |  | Revenimiento: |  | 6.2 cm
|  |  | Contenido de aire: |  | 2.5%
|  |  | Peso Unitario: |  | 2,274 kg/m3
DOSIFICACIÓN –CORRECCIÓN POR HUMEDAD Y ABSORCIÓN
Material | Diseño Peso | Cont. Húmedad |  | % Absorción |  | Peso | Tanda | Unidad
|  | % | Peso | % | Peso | corregido | m3 | U
| kg/m3 | % | kg | % | kg | kg/m3 | 0.075
Cemento | 428 |  |  |  |  | 428 | 32.1 | KG
Arena | 662 | 1.657% | 10.9694 | 6.79% | 44.9498 | 672.9694 | 50.47271 | KG
Grava | 885 | 0.1402% | 1.240737 | 1.35% | 11.9475 | 886.2407 | 66.46806 | KG
Agua | 214 | - | 12.21014 | + | 56.8973 | 258.6872 | 19.40154 | KG
Aditivo | 2000 |  |  |  |  | 2000 | 150 | ml
Fibra | 40 |  |  |  |  | 40 | 3 | KG
| 2189 |  |  |  |  | 2245.8973
CONTENIDO DE HUMEDAD
Material | Peso inicial | Peso seco | C. H. % | % Absorción
| gr | gr
Arena | 1000 | 983.7 | 1.657% | 6.79
Grava | 1000 | 998.6 | 0.1402% | 1.35

## M5
|  |  | Mezcla: |  | M5
|  |  | Fecha de fabricación: |  | 13/Agosto/2013
|  |  | Tipo: |  | CRF
|  |  | Fibra: |  | Acero 40 kg/m3
|  |  | Tipo de Fibra: |  | Dramix RC 65 35 BN
|  |  | Revenimiento: |  | 3.2 cm
|  |  | Contenido de aire: |  | 3%
|  |  | Peso Unitario: |  | 2,284 kg/m3
DOSIFICACIÓN –CORRECCIÓN POR HUMEDAD Y ABSORCIÓN
Material | Diseño Peso | Cont. Húmedad |  | % Absorción |  | Peso | Tanda | Unidad
|  | % | Peso | % | Peso | corregido | m3 | U
| kg/m3 | % | kg | % | kg | kg/m3 | 0.075
Cemento | 428 |  |  |  |  | 428 | 32.1 | KG
Arena | 662 | 2.627% | 17.39245 | 6.79% | 44.9498 | 679.3924 | 50.95443 | KG
Grava | 885 | 0.2506% | 2.218045 | 1.35% | 11.9475 | 887.218 | 66.54135 | KG
Agua | 214 | - | 19.61049 | + | 56.8973 | 251.2868 | 18.84651 | KG
Aditivo | 2000 |  |  |  |  | 2000 | 150 | ml
Fibra | 40 |  |  |  |  | 40 | 3 | KG
| 2189 |  |  |  |  | 2245.8973
CONTENIDO DE HUMEDAD
Material | Peso inicial | Peso seco | C. H. % | % Absorción
| gr | gr
Arena | 1000 | 974.4 | 2.627% | 6.79
Grava | 1000 | 997.5 | 0.2506% | 1.35

## M6
|  |  | Mezcla: |  | M6
|  |  | Fecha de fabricación: |  | 15/Agosto/2013
|  |  | Tipo: |  | CRF
|  |  | Fibra: |  | Acero 40 kg/m3
|  |  | Tipo de Fibra: |  | Dramix RC 65 35 BN
|  |  | Revenimiento: |  | 5.0 cm
|  |  | Contenido de aire: |  | 2.9%
|  |  | Peso Unitario: |  | 2,278 kg/m3
DOSIFICACIÓN –CORRECCIÓN POR HUMEDAD Y ABSORCIÓN
Material | Diseño Peso | Cont. Húmedad |  | % Absorción |  | Peso | Tanda | Unidad
|  | % | Peso | % | Peso | corregido | m3 | U
| kg/m3 | % | kg | % | kg | kg/m3 | 0.075
Cemento | 428 |  |  |  |  | 428 | 32.1 | KG
Arena | 662 | 1.792% | 11.85993 | 6.79% | 44.9498 | 673.8599 | 50.5395 | KG
Grava | 885 | 0.2305% | 2.040192 | 1.35% | 11.9475 | 887.0402 | 66.52801 | KG
Agua | 214 | - | 13.90013 | + | 56.8973 | 256.9972 | 19.27479 | KG
Aditivo | 2000 |  |  |  |  | 2000 | 150 | ml
Fibra | 40 |  |  |  |  | 40 | 3 | KG
| 2189 |  |  |  |  | 2245.8973
CONTENIDO DE HUMEDAD
Material | Peso inicial | Peso seco | C. H. % | % Absorción
| gr | gr
Arena | 1000 | 982.4 | 1.792% | 6.79
Grava | 1000 | 997.7 | 0.2305% | 1.35

## M7
|  |  | Mezcla: |  | M7
|  |  | Fecha de fabricación: |  | 25/Febrero/2014
|  |  | Tipo: |  | CRF
|  |  | Fibra: |  | Acero 60 kg/m3
|  |  | Tipo de Fibra: |  | Dramix RC 65 35 BN
|  |  | Revenimiento: |  | 3.4 cm
|  |  | Contenido de aire: |  | 2.6%
|  |  | Peso Unitario: |  | 2,306 kg/m3
DOSIFICACIÓN –CORRECCIÓN POR HUMEDAD Y ABSORCIÓN
Material | Diseño Peso | Cont. Húmedad |  | % Absorción |  | Peso | Tanda | Unidad
|  | % | Peso | % | Peso | corregido | m3 | U
| kg/m3 | % | kg | % | kg | kg/m3 | 0.075
Cemento | 428 |  |  |  |  | 428 | 32.1 | KG
Arena | 662 | 1.379% | 9.127332 | 6.79% | 44.9498 | 671.1273 | 50.33455 | KG
Grava | 885 | 0.1803% | 1.595873 | 1.35% | 11.9475 | 886.5959 | 66.49469 | KG
Agua | 214 | - | 10.7232 | + | 56.8973 | 260.1741 | 19.51306 | KG
Aditivo | 2000 |  |  |  |  | 2000 | 150 | ml
Fibra | 60 |  |  |  |  | 60 | 4.5 | KG
| 2189 |  |  |  |  | 2245.8973
CONTENIDO DE HUMEDAD
Material | Peso inicial | Peso seco | C. H. % | % Absorción
| gr | gr
Arena | 1000 | 986.4 | 1.379% | 6.79
Grava | 1000 | 998.2 | 0.1803% | 1.35

## M8
|  |  | Mezcla: |  | M8
|  |  | Fecha de fabricación: |  | 27/Febrero/2014
|  |  | Tipo: |  | CRF
|  |  | Fibra: |  | Sintética 7 kg/m3
|  |  | Tipo de Fibra: |  | TUF-STRAND SF
|  |  | Revenimiento: |  | 4.3 cm
|  |  | Contenido de aire: |  | 2.4%
|  |  | Peso Unitario: |  | 2,261 kg/m3
DOSIFICACIÓN –CORRECCIÓN POR HUMEDAD Y ABSORCIÓN
Material | Diseño Peso | Cont. Húmedad |  | % Absorción |  | Peso | Tanda | Unidad
|  | % | Peso | % | Peso | corregido | m3 | U
| kg/m3 | % | kg | % | kg | kg/m3 | 0.075
Cemento | 428 |  |  |  |  | 428 | 32.1 | KG
Arena | 662 | 1.636% | 10.8326 | 6.79% | 44.9498 | 672.8326 | 50.46245 | KG
Grava | 885 | 0.1101% | 0.974572 | 1.35% | 11.9475 | 885.9746 | 66.44809 | KG
Agua | 214 | - | 11.80718 | + | 56.8973 | 259.0901 | 19.43176 | KG
Aditivo | 2000 |  |  |  |  | 2000 | 150 | ml
Fibra | 7 |  |  |  |  | 7 | 0.525 | KG
| 2189 |  |  |  |  | 2245.8973
CONTENIDO DE HUMEDAD
Material | Peso inicial | Peso seco | C. H. % | % Absorción
| gr | gr
Arena | 1000 | 983.9 | 1.636% | 6.79
Grava | 1000 | 998.9 | 0.1101% | 1.35

## M9
|  |  | Mezcla: |  | M9
|  |  | Fecha de fabricación: |  | 04/Marzo/2014
|  |  | Tipo: |  | CRF
|  |  | Fibra: |  | Sintética 7 kg/m3
|  |  | Tipo de Fibra: |  | MAC-MATRIX
|  |  | Revenimiento: |  | 4.4 cm
|  |  | Contenido de aire: |  | 3%
|  |  | Peso Unitario: |  | 2,246 kg/m3
DOSIFICACIÓN –CORRECCIÓN POR HUMEDAD Y ABSORCIÓN
Material | Diseño Peso | Cont. Húmedad |  | % Absorción |  | Peso | Tanda | Unidad
|  | % | Peso | % | Peso | corregido | m3 | U
| kg/m3 | % | kg | % | kg | kg/m3 | 0.075
Cemento | 428 |  |  |  |  | 428 | 32.1 | KG
Arena | 662 | 1.843% | 12.20308 | 6.79% | 44.9498 | 674.2031 | 50.56523 | KG
Grava | 885 | 0.1201% | 1.063276 | 1.35% | 11.9475 | 886.0633 | 66.45475 | KG
Agua | 214 | - | 13.26635 | + | 56.8973 | 257.6309 | 19.32232 | KG
Aditivo | 2000 |  |  |  |  | 2000 | 150 | ml
Fibra | 7 |  |  |  |  | 7 | 0.525 | KG
| 2189 |  |  |  |  | 2245.8973
CONTENIDO DE HUMEDAD
Material | Peso inicial | Peso seco | C. H. % | % Absorción
| gr | gr
Arena | 1000 | 981.9 | 1.843% | 6.79
Grava | 1000 | 998.8 | 0.1201% | 1.35

## M10
|  |  | Mezcla: |  | M10
|  |  | Fecha de fabricación: |  | 06/Marzo/2014
|  |  | Tipo: |  | CRF
|  |  | Fibra: |  | Sintética 5 kg/m3
|  |  | Tipo de Fibra: |  | TUF-STRAND
|  |  | Revenimiento: |  | 4.3 cm
|  |  | Contenido de aire: |  | 2.9%
|  |  | Peso Unitario: |  | 2,259 kg/m3
DOSIFICACIÓN –CORRECCIÓN POR HUMEDAD Y ABSORCIÓN
Material | Diseño Peso | Cont. Húmedad |  | % Absorción |  | Peso | Tanda | Unidad
|  | % | Peso | % | Peso | corregido | m3 | U
| kg/m3 | % | kg | % | kg | kg/m3 | 0.075
Cemento | 428 |  |  |  |  | 428 | 32.1 | KG
Arena | 662 | 1.492% | 9.876586 | 6.79% | 44.9498 | 671.8766 | 50.39074 | KG
Grava | 885 | 0.1201% | 1.063276 | 1.35% | 11.9475 | 886.0633 | 66.45475 | KG
Agua | 214 | - | 10.93986 | + | 56.8973 | 259.9574 | 19.49681 | KG
Aditivo | 2000 |  |  |  |  | 2000 | 150 | ml
Fibra | 5 |  |  |  |  | 5 | 0.375 | KG
| 2189 |  |  |  |  | 2245.8973
CONTENIDO DE HUMEDAD
Material | Peso inicial | Peso seco | C. H. % | % Absorción
| gr | gr
Arena | 1000 | 985.3 | 1.492% | 6.79
Grava | 1000 | 998.8 | 0.1201% | 1.35

## M11
|  |  | Mezcla: |  | M11
|  |  | Fecha de fabricación: |  | 11/Marzo/2014
|  |  | Tipo: |  | CRF
|  |  | Fibra: |  | Sintética 5 kg/m3
|  |  | Tipo de Fibra: |  | MAC-MATRIX
|  |  | Revenimiento: |  | 6.2 cm
|  |  | Contenido de aire: |  | 3.2%
|  |  | Peso Unitario: |  | 2,227 kg/m3
DOSIFICACIÓN –CORRECCIÓN POR HUMEDAD Y ABSORCIÓN
Material | Diseño Peso | Cont. Húmedad |  | % Absorción |  | Peso | Tanda | Unidad
|  | % | Peso | % | Peso | corregido | m3 | U
| kg/m3 | % | kg | % | kg | kg/m3 | 0.075
Cemento | 428 |  |  |  |  | 428 | 32.1 | KG
Arena | 662 | 1.143% | 7.566097 | 6.79% | 44.9498 | 669.5661 | 50.21746 | KG
Grava | 885 | 0.1101% | 0.974572 | 1.35% | 11.9475 | 885.9746 | 66.44809 | KG
Agua | 214 | - | 8.540669 | + | 56.8973 | 262.3566 | 19.67675 | KG
Aditivo | 2000 |  |  |  |  | 2000 | 150 | ml
Fibra | 5 |  |  |  |  | 5 | 0.375 | KG
| 2189 |  |  |  |  | 2245.8973
CONTENIDO DE HUMEDAD
Material | Peso inicial | Peso seco | C. H. % | % Absorción
| gr | gr
Arena | 1000 | 988.7 | 1.143% | 6.79
Grava | 1000 | 998.9 | 0.1101% | 1.35