## Muros CR
No | REFERENCIA BIBLIOGRÁFICA | CARACTERÍSTICAS GEOMÉTRICAS DEL MARCO | CARACTERÍSTICAS GEOMÉTRICAS DE LAS SECCIONES |  | ACERO DE REFUERZO |  | PROPIEDADES MECÁNICAS DE LOS MATERIALES |  |  | DESPLAZAMIENTO MEDIDO |  |  | DUCTILIDAD | DISTORSIONES MEDIDAS
[5 empty] | ρL | ρT | f´c | fyL | fyT | Dcr | Dy | Du | μ | γENTcr | γENTy | γENTu
1 | Emin y Altin (2006) |  | Columna |  | 0.020944 (4 Var d=10mm) | 0.002513 (d=4mm @100mm) | 12 Mpa | 506 Mpa | 272 Mpa |  |  | 17.07 mm (Primer nivel) |  |  |  | 0.0189 (Primer nivel)
|  |  | Viga |  | 0.20106 (6 Var D=8mm) | 0.001676 (d=4mm @100mm) | 12 Mpa | 453 Mpa | 272 Mpa
2 | Jie Li, Feng, Gao y Zhang 2015 |  | Columna |  | 0.0226 (8 Var D=12 mm) | 0.0019 (d=6 mm @150 mm) | 30 Mpa | 583 Mpa | 572 Mpa | 3.7 mm | 21.5 mm | 84.5 mm | 3.930233 | 0.002055556 | 0.01194444 | 0.04694444
|  |  | Viga |  | 0.015 (4 Var D=12 mm) | 0.00226 (d=6 mm 100(180) mm) | 30 Mpa | 583 Mpa | 572 Mpa
3 | Sung, Lin, y Lai (2013) | Marco ductil | Columna |  | 0.02181 (10 Var D=19 mm) | X:0.010619, Y: 0.007964 (d=13mm @100mm) |  |  |  | 16.5 mm (calculado con shear crack) | 66 mm (calculado shear failure) |  |  | 0.0075 (shear crack) | 0.03 (Shaer failure)
|  |  | Viga |  | 0.01643 (8 Var D=19 mm) | 0.011061 (d=13mm @80mm)
|  | Marco no ductil | Columna |  | 0.019689 (10 Var D=19 mm) | 0.001309 (d=10mm @300mm) |  |  |  | 102 mm (shear crack Rooft drift ratio), 9.56 mm (primer nivel) | 127.5 mm (primer nivel) | 153 mm (primer nivel) | 1.2 | 0.020 (shear crack Roof drift ratio), 0.00375 (primer nivel) | 0.025 (Shaer failure observado primer nivel, Roof drift) | 0.03 (Desprendimiento del concreto, observado en primer nivel, Roof drift)
|  |  | Viga |  | 0.026253 (10 Var D=19 mm) | 0.001775 (d=10mm @100mm), 0.003491 (d=10mm @150mm)
|  | Marco de tres niveles y tres claros | Columna |  | 0.008378 (6 Var D=8 mm) | 0.001093 (d=4 mm @115 mm) |  |  |  | 36 mm (Calculado grafica, shear crack, Rooft drift ratio) | 60 mm (Shaer failure observado primer nivel, Roof drift) |  |  | 0.006 (shear crack Roof drift ratio) | 0.01 (Shaer failure observado primer nivel, Roof drift)
|  |  | Viga B1 |  | 0.01054 (4 Var D=8 mm, 4 Var D=12 mm) | 0.001093 (d=4 mm @115 mm)
No | REFERENCIA BIBLIOGRÁFICA | CARACTERÍSTICAS GEOMÉTRICAS DEL MARCO | CARACTERÍSTICAS GEOMÉTRICAS DE LAS SECCIONES |  | ACERO DE REFUERZO |  | PROPIEDADES MECÁNICAS DE LOS MATERIALES |  |  | DESPLAZAMIENTO MEDIDO |  |  | DUCTILIDAD | DISTORSIONES MEDIDAS
[5 empty] | ρL | ρT | f´c | fyL | fyT | Dcr | Dy | Du | μ | γENTcr | γENTy | γENTu
|  |  | Viga B3 |  | 0.01501 (4 Var D=8 mm, 3 Var D=12 mm) | 0.001093 (d=4 mm @115 mm)
|  |  | Viga B5 |  | 0.01501 (4 Var D=8 mm, 3 Var D=12 mm) | 0.001093 (d=4 mm @115 mm)
4 | Schultz (1990) |  | Columna |  | SPECIMEN SS1 0.0292 (N1), 0.0234 (N2-N3), 0.0117 (N4-N5) SPECIMENT SS2 0.0468 (N1), 0.0292 (N2-N3), 0.0175 (N4-N5), 0.0117 (N6-N9) | N. 16 @0.4in | SPECIMENT SS1 5,600 psi SPECIMENT SS2 5,300 psi | 63 ksi | 112 ksi |  |  | Máximo desplazamiento SS1: 1.0 in (Top), 0.38 in (First) SS2: 0.90 in (Top), 0.18 in (First) |  |  |  | SS1: 0.012 (Top), 0.031 (First) SS2: 0.011 (Top), 0.014 (First)
|  |  | Viga |  | SPECIMENT SS1 0.026 (N1-N2), 0.0173 (N3-N9) SPECIMENT SS2 0.026 (N1-N3), 0.0173 (N4-N9) | N. 16 @0.4in | SPECIMENT SS1 5,600 psi SPECIMENT SS2 5,300 psi | 61 ksi | 112ksi
5 | Vinh, Sheikh y Vecchio (2007) |  | Columna B-B |  | 0.01111 | 0.01018 | 43 Mpa | 447 Mpa | 455 Mpa |  | 11 mm | 44 mm (Máx) | 4 |  | 0.002619048 | 0.01047619
|  |  | Columna C-C |  |  |  | 43 Mpa | 447 Mpa | 455 Mpa
|  |  | Columna D-D |  | 0.0239 | 0.01018 | 43 Mpa | 447 Mpa | 455 Mpa
|  |  | Viga A-A |  | 0.01143 | 0.00158 | 43 Mpa | 447 Mpa | 506 Mpa
|  |  | Base |  | 0.00857 | 0.00429 | 43 Mpa | 447 Mpa | 455 Mpa
6 | Kurose, Guimaraes, Liu, Kreger y Jirisa (1988) | Buen detallado sísmico | Columna Union Interior una Dir. | 50.8x50.8 cm | 0.0235 |  | 246 kg/cm2 | 5086 kg/cm2 | [5 empty] | 0.005 | 0.0145 | 0.0409
|  |  | Viga Union Interior una Dir. | 40.6x50.8 cm | 0.0109 | 0.0083 | 246 kg/cm2 | 5086 kg/cm2
|  |  | Columna Union Interior dos Dir. | 50.8x50.8 cm | 0.03.97 |  | 260 kg/cm2 | 5086 kg/cm2 | [5 empty] | 0.005 | 0.0127 | 0.04
|  |  | Viga Union Interior dos Dir. | 40.6x50.8 cm | 0.0164 | 0.0091 | 260 kg/cm2 | 5086 kg/cm2
|  |  | Columna Union Exterior dos Dir. | 50.8x50.8 cm | 0.0298 |  | 330 kg/cm2 | 5086 kg/cm2 | [5 empty] | 0.005 | 0.009 | 0.0409
|  |  | Viga Union Exterior dos Dir. | 40.6x50.8 cm | 0.0172 | 0.0109 | 330 kg/cm2 | 5086 kg/cm2
No | REFERENCIA BIBLIOGRÁFICA | CARACTERÍSTICAS GEOMÉTRICAS DEL MARCO | CARACTERÍSTICAS GEOMÉTRICAS DE LAS SECCIONES |  | ACERO DE REFUERZO |  | PROPIEDADES MECÁNICAS DE LOS MATERIALES |  |  | DESPLAZAMIENTO MEDIDO |  |  | DUCTILIDAD | DISTORSIONES MEDIDAS
[5 empty] | ρL | ρT | f´c | fyL | fyT | Dcr | Dy | Du | μ | γENTcr | γENTy | γENTu
7 | Cheung, Paulay y Park (1989) | Buen detallado sísmico | Columna Union Interior una Dir. | 60x60 cm | 0.0148 |  | 351 kg/cm2 | 5009 kg/cm2 | [5 empty] | 0.0045 | 0.0045 | 0.041
|  |  | Viga Union Interior una Dir. | 40x55 cm | 0.0134 | 0.0077 | 351 kg/cm2 | 3183 kg/cm2
|  |  | Columna Union Interior dos Dir. | 60x60 cm | 0.0205 |  | 306 kg/cm2 | 4387 kg/cm2 | [5 empty] | 0.0045 | 0.0045 | 0.041
|  |  | Viga Union Interior dos Dir. | 40x55 cm | 0.0156 | 0.0075 | 306 kg/cm2 | 3171 kg/cm2
|  |  | Columna Union Exterior dos Dir. | 60x60 cm | 0.0269 |  | 458 kg/cm2 | 4407 kg/cm2 | [5 empty] | 0.0035 | 0.0035 | 0.045
|  |  | Viga Union Exterior dos Dir. | 40x55 cm | 0.0134 | 0.0177 | 458 kg/cm2 | 3186 kg/cm2
8 | Bolong y Yuzhou (1991) | Buen detallado sísmico | Columna Union Exterior dos Dir. | 60x60 cm | 0.0214 |  | 430 kg/cm2 | 3625 kg/cm2 | [5 empty] | 0.0048 | 0.0048 | 0.026
|  |  | Viga Union Exterior dos Dir. | 35x55 cm | 0.0173 | 0.0089 | 430 kg/cm2 | 3625 kg/cm2
|  |  | Columna Union Exterior dos Dir. | 60x60 cm | 0.0214 |  | 461 kg/cm2 | 3625 kg/cm2 | [5 empty] | 0.005 | 0.005 | 0.0326
|  |  | Viga Union Exterior dos Dir. | 35x55 cm | 0.0173 | 0.0089 | 461 kg/cm2 | 3625 kg/cm2
|  |  | Columna Union Exterior dos Dir. | 60x60 cm | 0.0214 |  | 373 kg/cm2 | 3625 kg/cm2 | [5 empty] | 0.005 | 0.005 | 0.0317
|  |  | Viga Union Exterior dos Dir. | 35x55 cm | 0.0173 | 0.0089 | 373 kg/cm2 | 3625 kg/cm2
9 | Pessiki, Conley, White y Gergely (1990) | Deficiente detallado sísmico | [11 empty] | 0.005-0.008 Promedio: 0.0073 | 0.0076-0.013 Promedio: 0.0107 | 0.017-0.027 Promedio: 0.0217